## 손상현황표
구분 | 층수 | 위치 | 부재 | 점검내용 | 개소 | 현황번호 | 진행유무 | 발생원인 | 비고
1 | 옥탑층 | 물탱크실 | 벽재 | 0.2* 4,500 수직 | 1 | 1 | 신규 | 건조수축 | 사진1
2 | 5층 | 복도 | 슬래브 | 텍스누스흔적 | 2 | 1 | 신규 | 우수유입 | 사진5